## BUSH
IND. | TYPE | DIMENSION | AxBxH Sp / DIA | APPLICATION | PN IVECO | SUPPLIER CODE | SUPPLIER | COATING SURFACE / RESISTANCE TO CORROSION | APPLICATION
10 |  |  | A= 15,70 +/-0,3 B= 8,90 +/-0,3 H= 4,00 +/-0,1 Sp.= Dia= |  | 5802474388 | 206444-0-00 | A.RAYMOND | Zn Ni 720H | Paraurti plastico HCV
20 |  |  | Sp.= 7,80+/-0,1 Dia= 11,40 +/-0,3 |  | 5802790527 | 128689-0-01 | A.RAYMOND | **** | Paraurti plastico HCV
30 |  |  | A= 17,30 +/-0,3 B= 23,80 +/-0,3 H= 10,00 +/-0,1 Sp.= Dia= |  | 5802808379 | 214278-0-00 | A.RAYMOND | Zn Ni | Paraurti plastico HCV
40 |  |  | Sp.= 3,0+/-0,1 Dia= 9,10 +/-0,3 |  | 5802766545 | 130037-0-02 | A.RAYMOND | Zn Ni | Paraurti plastico HCV 5802521863 FINIZIONE STANDARD BUMPER COVER
50 |  |  | Sp.= 4,0+/-0,1 Dia= 8,90 +/-0,3 |  | 5802793722 | 131473-0-00 | A.RAYMOND | Zn Ni 4800H | Paraurti plastico HCV
60 |  |  | **** | **** | 5802381410 | 410806H | DE MOLLI | **** | FT 202020 PLASTIC BUMPER
70 |  |  | SP=3 Dia=8 | 5803164377 5803211017 | 5803221823 | **** | SARA | FE\ZNNI 7 IV S | FT 20221222-COVER RADAR
80 |  |  | SP=3 Dia=13 | 5803164377 5803211017 | 5803221822 |  | SARA | FE\ZNNI 7 IV S | FT 20221222-COVER RADAR
90 |  |  | SP=3 Dia=6 Lunghezza=14 | 5803164377 5803211017 | 5803221815 |  | SARA | FE\ZNNI 7 IV S | FT 20221222-COVER RADAR
90 |  |  | SP=3 Dia=10 | 5803065066 5803065127 | 5803221816 |  | SARA | FE\ZNNI 7 IV S | FT 20221222-COVER RADAR
100 |  |  | SP=3 Dia=10 | 5803142500 | 5803221819 |  | SARA | FE\ZNNI 7 IV S | FT 20221222-COVER RADAR
110 |  |  | SP=3 Dia=14 | 5803164389 | 5803221824 |  | SARA | FE\ZNNI 7 IV S | FT 20221222-COVER RADAR
120 |  |  | SP=3 Dia=13 | 5803142394 | 5803221818 |  | SARA | FE\ZNNI 7 IV S | FT 20221222-COVER RADAR
130 |  |  | SP=3 Dia=10 | 5803510829 | 5803548610 |  | INSIT | FE\ZNNI 7 VII S | CHARGE PORT ARTIC
140 |  |  | SP=3 Dia=9 | 5803510829 | 5803548611 |  | INSIT | FE\ZNNI 7 VII S | CHARGE PORT ARTIC
150 |  |  | SP=3 Dia=9 Lunghezza=10,3 | 5803510829 | 5803548612 |  | INSIT | FE\ZNNI 7 VII S | CHARGE PORT ARTIC

## SNAP CLIP
IND. | TIPO | DIMENSIONI | AxBxH Sp / Diametro | APPLICAZIONI | PN IVECO | CODICE FORNITORE | SUPPLIER | FINITURA / RESISTENZA A CORROSIONE | TRATTAMENTO | APPLICATO
10 |  |  | A= 15,70 +/-0,3 B= 8,90 +/-0,3 H= 4,00 +/-0,1 Sp.= Dia= |  | 5803210162 | 137719-0-01 | A.RAYMOND | **** | **** | Paraurti plastico HCV
20 |  |  | Sp.= 7,80+/-0,1 Dia= 11,40 +/-0,3 |  | 5801805029 | 104024007 | A.RAYMOND | **** | RIV/EC 8ZC | Paraurti plastico HCV
30 |  |  | ******* |  | 5803172714 | 203481-0-01 | A.RAYMOND | **** | **** | Paraurti plastico HCV 5803142500 RADAR COVER S-WAY MY24
40 |  |  | ******* |  | 5802753171 | 255136-0-00 | A.RAYMOND | **** | AUSTEMPRRED 42-46 HRC | FT316002 BUMPER GRILLE
50 |  |  |  | ********* | 5803223179 | 257522-0-00 | A.RAYMOND | **** | Without Sem | FT 316000 FRONT PANEL MY24
60 |  |  |  | ********* | 5803210162 | 137719-0-01 | A.RAYMOND | **** | ********* | FT 20221222-COVER RADAR
70 |  |  |  |  | 5803172714 | 203481-0-01 | A.RAYMOND |  |  | FT 20221222-COVER RADAR
80 |  |  |  |  | 5801805029 | 104025.007 | A.RAYMOND |  | RIV/EC 8 ZC | FT 20221222-COVER RADAR

## METRIC CLIPS
IND. | TIPO | DIMENSIONI | AxBxH Sp / Diametro | APPLICAZIONI | PN IVECO | CODICE FORNITORE | SUPPLIER | FINITURA / RESISTENZA A CORROSIONE | TRATTAMENTO | APPLICATO
10 |  |  | **** |  | 5802968267 | 018113-0-02 | A.RAYMOND | 365 … 465 HV 5 | 8 microns Clear index 840 H r.r. PS.50031 | FT316002 BUMPER GRILLE
20 |  |  |  | ******* | 5802789631 | 520.MSL6.00 | Chiavette unificate | **** | **** | FT 202020 PLASTIC BUMPER

## RIVET
IND. | TIPO | DIMENSIONI | AxBxH Sp / Diametro | APPLICAZIONI | PN IVECO | CODICE FORNITORE | SUPPLIER | FINITURA / RESISTENZA A CORROSIONE | TRATTAMENTO | APPLICATO
10 |  |  | M 6 |  | 5802538212 | 23397060719 02 C | BOLLHOFF | **** | ZnNi8A/Fe | Paraurti plastico HCV 5802901192 MULTIFUNCTIONAL BRACKET ASSY
20 |  |  | M 8 |  | 5802538214 | 23397080705 02 B | BOLLHOFF | **** | PLASTIC | Paraurti plastico HCV 5802901192 MULTIFUNCTIONAL BRACKET ASSY
30 |  |  | M 5 |  | 5802830623 | 14385050112_K A 1 | BOLLHOFF | Zn Ni | **** | Paraurti plastico HCV 5802901192 MULTIFUNCTIONAL BRACKET ASSY
40 |  |  | M 6 |  | 5802846113 | 66830621071 02 A | BOLLHOFF | **** | ZnNi8A/Fe | BUMPER ASSEMBLY
50 |  |  | ***** |  | 5802927940 | PLS100524 | STANLEY | **** | **** | Paraurti plastico HCV 5802347940 UPPER TRIM ASSY
60 |  |  |  | **** | 5802296246 | **** | **** | **** | ZNT/7.5/2S | FT 316000 FRONT PANEL MY24
70 |  |  | ***** |  | 5802712642 | **** | **** | **** | CR04 + PTFE + CuSn 10 | FT 202020 PLASTIC BUMPER
80 |  |  | **** | **** | 5802739340 | 3169604324 | Chiavette unificate | **** | PERNO PKS 6 Fe/Zn Ni 7 IV S | FT 202020 PLASTIC BUMPER
90 |  |  | **** | **** | 5803499869 | **** | Special insert | **** | **** | FT 316000 - VBOM_FRONT_PANEL_Artic

## SPHERICAL PIN
IND. | TIPO | DIMENSIONI | AxBxH Sp / Diametro | APPLICAZIONI | PN IVECO | CODICE FORNITORE | SUPPLIER | FINITURA / RESISTENZA A CORROSIONE | TRATTAMENTO | APPLICATO
10 |  |  | **** | **** | 5802576908 | **** | **** | **** | C45 Pb K + N DIN 1652 | FT 316000 FRONT PANEL MY24
20 |  |  | **** | **** | 5802478000 | 2758AR | STABILUS | **** | Fe/ZnNi 7 IV S | FT 316000 FRONT PANEL MY24
30 | #VALUE! |  | **** | **** | 5802724696 | 410808 | DE MOLLI | **** | **** | FT 202020 PLASTIC BUMPER

## OVERMOLDED METRIC INSERT
IND. | TIPO | DIMENSIONI | AxBxH Sp / Diametro | APPLICAZIONI | PN IVECO | CODICE FORNITORE | DA CATALOGO | FINITURA / RESISTENZA A CORROSIONE | TRATTAMENTO | APPLICATO
10 |  |  | M8 | 5803028808 | 5802448648 | 30070 | FIBERPACHS | **** | **** | FT 316000 FRONT PANEL MY24
20 |  |  | M8 | 5803404289 | 5803410905 | **** | RPC promens | **** | **** | Copia di FT286130 - VBOM_SIDE CASING_RigEl
30 |  |  | M6 |  | 5803535868 | **** |  | **** | **** | FT 316000 - VBOM_FRONT_PANEL_Artic

## QUARTER-TURN
IND. | TIPO | DIMENSIONI | AxBxH Sp / Diametro | APPLICAZIONI | PN IVECO | CODICE FORNITORE | DA CATALOGO | FINITURA / RESISTENZA A CORROSIONE | TRATTAMENTO | APPLICATO
10 |  |  | ********* |  | 5802517205 | D1-125-065-030 (J-D1-125-XXX-03X) | SOTHUCO | **** | **** | PER ELEMENTO DI FISS.RAPIDO
20 |  |  | ******* |  | 5802517206 | J-D1-004-923-010 (J-D1-004-92X-010) | SOTHUCO | **** | **** | PER ELEMENTO DI FISS.RAPIDO

## EE CLIP
IND. | TIPO | DIMENSIONI | AxBxH Sp / Diametro | APPLICAZIONI | PN IVECO | CODICE FORNITORE | DA CATALOGO | FINITURA / RESISTENZA A CORROSIONE | TRATTAMENTO | APPLICATO
10 |  |  | A= B= H= Sp.= Dia= |  | 5802524689 | 54478.001 | A.RAYMOND | **** | **** | Paraurti plastico HCV 5802347940 UPPER TRIM ASSY

## WASHERS
IND. | TIPO | DIMENSIONI | AxBxH Sp / Diametro | APPLICAZIONI | PN IVECO | CODICE FORNITORE | DA CATALOGO | FINITURA / RESISTENZA A CORROSIONE | TRATTAMENTO | APPLICATO
10 |  |  | Dia= 14 | ********** | 5802778635 | X 1575 | FASTENINGS | **** | **** | Paraurti plastico HCV 5802901192 MULTIFUNCTIONAL BRACKET ASSY
20 |  |  | Sp.= 1,1 Dia est, =16 Dia int. =6,6 | ********** | 5802517207 | J-D1-004-000-010 | SOTHUCO | **** | **** | PER ELEMENTO DI FISS.RAPIDO
30 |  |  | ********** | ********** | 5802448732 | ********** | ********** | PA 200.200 | ********** | FT 316000 FRONT PANEL MY24
40 |  |  | ********** | ********** | 5802498604 | ********** | ********** | ********** | C67S Fe/ZnNi 7 VII S | FT 316000 FRONT PANEL MY24
50 |  |  | ********** | ********** | 5802295279 | ********** | ********** | ********** | FE 430 C Fe/Zn Ni 7 VII S RIV/EC 8 PM Nero | FT 316000 FRONT PANEL MY24
60 |  |  |  | ********** | I00504173479 | ********** | ********** | 1000H | ACCIAIO CL 4.8 GEO 500-8 PL | FT 202020 PLASTIC BUMPER

## STARLOCK
IND. | TIPO | DIMENSIONI | AxBxH Sp / Diametro | APPLICAZIONI | PN IVECO | CODICE FORNITORE | DA CATALOGO | FINITURA / RESISTENZA A CORROSIONE | TRATTAMENTO | APPLICATO
10 |  |  |  |  | 5802136319 | 051835-0-04 | A.RAYMOND | ProtedurNi 75 + Corrotri noir/black +Ecotri Gris/grey BS RR : 400H | C67S CR 0.3 a 0.5 : TTH.HR 15N : 81.5 a 83.5 (42 a 46 HRc) | FT 316000 FRONT PANEL MY24
20 |  |  |  |  | 5803327211 | 051835-0-04 | A.RAYMOND | ProtedurNi 75 + Corrotri noir/black +Ecotri Gris/grey BS RR : 400H | C67S CR 0.3 a 0.5 : TTH.HR 15N : 81.5 a 83.5 (42 a 46 HRc) | FT 316000 FRONT PANEL MY24

## PLASTIC SOLUTION
IND. | TIPO | APPLICAZIONI | PN IVECO | MATERIAL / IVECO STANDARD | APPLICATO
10 |  | #VALUE! | KZ I05803192642 PLUG: I05803119603 GRILLE: I05803025764 | PLUG: PP 58.270 / 15-5245 GRILLE: PP 58.270 / 15-5245 | HOOD GRILLE_ASSY FRONT PANEL MESH - AS - BASE - SWAY MY24 -OPT.01520
20 |  | #VALUE! | KZ I05803192642 PLUG: I05803119603 GRILLE: I05803025764 | PLUG: PP 58.270 / 15-5245 GRILLE: PP 58.270 / 15-5245 | HOOD GRILLE_ASSY FRONT PANEL MESH - AS - BASE - SWAY MY24 -OPT.01520
30 |  | #VALUE! | KZ I05803168452 PLUG: I05803164393 COVER: I05803164388 | PLUG: PP 58.270 / 15-5245 GRILLE: PP 130.50 / 15-5245 | ELECTRICAL ACCESSORIES FOR SIDE RADAR INSTALLATION_TRACTORS SIDESKIRTS RHS (OPT 00404) 50/60L UREA TANK RADARS INSTALLATION
IND. | TIPO | APPLICAZIONI | PN IVECO | MATERIAL / IVECO STANDARD | APPLICATO
10 | #VALUE! | #VALUE! | KZ I05803174064 PIN: I05803142413 BRACKET: I05803142226 | PIN: ASA 98.100 / 15-5234 BRACKET: FE E 420 / 15-2812 | ELECTRICAL ACCESSORIES FOR RADAR ON FRAME_ECARGO MY24 120-180 JKC00 (OPT 00890 14522) JKC60 (OPT 00402) W MRR (ACC) W SRR (MOIS) FRONT RADARS BUMPER
20 | #VALUE! | #VALUE! | KZ I05803174064 PIN: I05803142413 BRACKET: I05803142234 | PIN: ASA 98.100 / 15-5234 BRACKET: FE E 420 / 15-2812 | ELECTRICAL ACCESSORIES FOR RADAR ON FRAME_ECARGO MY24 120-180 JKC00 (OPT 00890 14522) JKC60 (OPT 00402) W MRR (ACC) W SRR (MOIS) FRONT RADARS BUMPER
IND. | TIPO | APPLICAZIONI | PN IVECO | MATERIAL / IVECO STANDARD | APPLICATO
10 | #VALUE! |  | KZ I05803025754 PIN: I05803028840 GRILLE: I05803028816 | PIN: 105.450 PC+ABS / 15-5231 GRILLE: PP 58.270 LCE SR AF L / 15-5245 | HOOD GRILLE_FRONT PANEL MESH_AS _PREMIUM -PRIMERED_OPT 01523 AS MY24